## 工艺参数数据数据
参数名称 | 材料 | 材质名称 | 厚度 | 激光功率 | 摆动频率/扫描频率 | 摆动宽度/扫描宽度 | 吹气延时 | 关气延时/气体关闭延迟 | 关光延时/激光关闭延迟 | 补丝延迟/送丝补偿延迟 | 点焊间隔 | 点焊持续 | 功率缓升/缓升时长 | 功率缓降/缓降时长 | 送丝速度 | 回抽长度/送丝回抽长度 | 回抽速度 | 补丝长度/送丝补偿长度 | 工艺类型 | 数据类型 | 档位
不锈钢 | Stainless Steel | 不锈钢 | 0.5 | 20 | 50 | 2 | 150 | 150 | 200 | 100 |  |  | 150 | 150 | 10 | 15 | 100 | 13 | Continuous Weld | 快速模式工艺数据 | 1
不锈钢 | Stainless Steel | 不锈钢 | 0.5 | 23 | 50 | 2 | 150 | 150 | 200 | 100 |  |  | 150 | 150 | 10 | 15 | 100 | 13 | Continuous Weld | 快速模式工艺数据 | 2
不锈钢 | Stainless Steel | 不锈钢 | 0.5 | 25 | 50 | 2 | 150 | 150 | 200 | 100 |  |  | 150 | 150 | 10 | 15 | 100 | 13 | Continuous Weld | 快速模式工艺数据 | 3
不锈钢 | Stainless Steel | 不锈钢 | 1 | 30 | 50 | 2 | 150 | 150 | 200 | 100 |  |  | 150 | 150 | 10 | 15 | 100 | 13 | Continuous Weld | 快速模式工艺数据 | 1
不锈钢 | Stainless Steel | 不锈钢 | 1 | 33 | 50 | 2 | 150 | 150 | 200 | 100 |  |  | 150 | 150 | 10 | 15 | 100 | 13 | Continuous Weld | 快速模式工艺数据 | 2
不锈钢 | Stainless Steel | 不锈钢 | 1 | 35 | 50 | 2 | 150 | 150 | 200 | 100 |  |  | 150 | 150 | 10 | 15 | 100 | 13 | Continuous Weld | 快速模式工艺数据 | 3
不锈钢 | Stainless Steel | 不锈钢 | 1.5 | 40 | 50 | 2 | 150 | 150 | 200 | 100 |  |  | 150 | 150 | 10 | 15 | 100 | 13 | Continuous Weld | 快速模式工艺数据 | 1
不锈钢 | Stainless Steel | 不锈钢 | 1.5 | 43 | 50 | 2 | 150 | 150 | 200 | 100 |  |  | 150 | 150 | 10 | 15 | 100 | 13 | Continuous Weld | 快速模式工艺数据 | 2
不锈钢 | Stainless Steel | 不锈钢 | 1.5 | 45 | 50 | 2 | 150 | 150 | 200 | 100 |  |  | 150 | 150 | 10 | 15 | 100 | 13 | Continuous Weld | 快速模式工艺数据 | 3
不锈钢 | Stainless Steel | 不锈钢 | 2 | 50 | 50 | 2 | 150 | 150 | 200 | 100 |  |  | 150 | 150 | 10 | 15 | 100 | 13 | Continuous Weld | 快速模式工艺数据 | 1
不锈钢 | Stainless Steel | 不锈钢 | 2 | 53 | 50 | 2 | 150 | 150 | 200 | 100 |  |  | 150 | 150 | 10 | 15 | 100 | 13 | Continuous Weld | 快速模式工艺数据 | 2
不锈钢 | Stainless Steel | 不锈钢 | 2 | 55 | 50 | 2 | 150 | 150 | 200 | 100 |  |  | 150 | 150 | 10 | 15 | 100 | 13 | Continuous Weld | 快速模式工艺数据 | 3
不锈钢 | Stainless Steel | 不锈钢 | 2.5 | 60 | 50 | 2 | 150 | 150 | 200 | 100 |  |  | 150 | 150 | 10 | 15 | 100 | 13 | Continuous Weld | 快速模式工艺数据 | 1
不锈钢 | Stainless Steel | 不锈钢 | 2.5 | 65 | 50 | 2 | 150 | 150 | 200 | 100 |  |  | 150 | 150 | 10 | 15 | 100 | 13 | Continuous Weld | 快速模式工艺数据 | 2
不锈钢 | Stainless Steel | 不锈钢 | 2.5 | 70 | 50 | 2 | 150 | 150 | 200 | 100 |  |  | 150 | 150 | 10 | 15 | 100 | 13 | Continuous Weld | 快速模式工艺数据 | 3
不锈钢 | Stainless Steel | 不锈钢 | 3 | 75 | 50 | 2 | 150 | 150 | 200 | 100 |  |  | 150 | 150 | 10 | 15 | 100 | 13 | Continuous Weld | 快速模式工艺数据 | 1
不锈钢 | Stainless Steel | 不锈钢 | 3 | 80 | 50 | 2 | 150 | 150 | 200 | 100 |  |  | 150 | 150 | 10 | 15 | 100 | 13 | Continuous Weld | 快速模式工艺数据 | 2
不锈钢 | Stainless Steel | 不锈钢 | 3 | 85 | 50 | 2 | 150 | 150 | 200 | 100 |  |  | 150 | 150 | 10 | 15 | 100 | 13 | Continuous Weld | 快速模式工艺数据 | 3
不锈钢 | Stainless Steel | 不锈钢 | 3.5 | 85 | 50 | 2 | 150 | 150 | 200 | 100 |  |  | 150 | 150 | 10 | 15 | 100 | 13 | Continuous Weld | 快速模式工艺数据 | 1
不锈钢 | Stainless Steel | 不锈钢 | 3.5 | 90 | 50 | 2 | 150 | 150 | 200 | 100 |  |  | 150 | 150 | 10 | 15 | 100 | 13 | Continuous Weld | 快速模式工艺数据 | 2
不锈钢 | Stainless Steel | 不锈钢 | 3.5 | 95 | 50 | 2 | 150 | 150 | 200 | 100 |  |  | 150 | 150 | 10 | 15 | 100 | 13 | Continuous Weld | 快速模式工艺数据 | 3
不锈钢 | Stainless Steel | 不锈钢 | 4 | 90 | 50 | 2 | 150 | 150 | 200 | 100 |  |  | 150 | 150 | 10 | 15 | 100 | 13 | Continuous Weld | 快速模式工艺数据 | 1
不锈钢 | Stainless Steel | 不锈钢 | 4 | 95 | 50 | 2 | 150 | 150 | 200 | 100 |  |  | 150 | 150 | 10 | 15 | 100 | 13 | Continuous Weld | 快速模式工艺数据 | 2
不锈钢 | Stainless Steel | 不锈钢 | 4 | 100 | 50 | 2 | 150 | 150 | 200 | 100 |  |  | 150 | 150 | 8 | 15 | 100 | 13 | Continuous Weld | 快速模式工艺数据 | 3
铝板 | Aluminum Alloy | 铝板 | 0.5 | 28 | 50 | 2 | 150 | 150 | 200 | 100 |  |  | 150 | 150 | 10 | 15 | 100 | 13 | Continuous Weld | 快速模式工艺数据 | 1
铝板 | Aluminum Alloy | 铝板 | 0.5 | 29 | 50 | 2 | 150 | 150 | 200 | 100 |  |  | 150 | 150 | 10 | 15 | 100 | 13 | Continuous Weld | 快速模式工艺数据 | 2
铝板 | Aluminum Alloy | 铝板 | 0.5 | 30 | 50 | 2 | 150 | 150 | 200 | 100 |  |  | 150 | 150 | 10 | 15 | 100 | 13 | Continuous Weld | 快速模式工艺数据 | 3
铝板 | Aluminum Alloy | 铝板 | 1 | 35 | 50 | 2 | 150 | 150 | 200 | 100 |  |  | 150 | 150 | 10 | 15 | 100 | 13 | Continuous Weld | 快速模式工艺数据 | 1
铝板 | Aluminum Alloy | 铝板 | 1 | 38 | 50 | 2 | 150 | 150 | 200 | 100 |  |  | 150 | 150 | 10 | 15 | 100 | 13 | Continuous Weld | 快速模式工艺数据 | 2
铝板 | Aluminum Alloy | 铝板 | 1 | 40 | 50 | 2 | 150 | 150 | 200 | 100 |  |  | 150 | 150 | 10 | 15 | 100 | 13 | Continuous Weld | 快速模式工艺数据 | 3
铝板 | Aluminum Alloy | 铝板 | 1.5 | 40 | 50 | 2 | 150 | 150 | 200 | 100 |  |  | 150 | 150 | 10 | 15 | 100 | 13 | Continuous Weld | 快速模式工艺数据 | 1
铝板 | Aluminum Alloy | 铝板 | 1.5 | 43 | 50 | 2 | 150 | 150 | 200 | 100 |  |  | 150 | 150 | 10 | 15 | 100 | 13 | Continuous Weld | 快速模式工艺数据 | 2
铝板 | Aluminum Alloy | 铝板 | 1.5 | 45 | 50 | 2 | 150 | 150 | 200 | 100 |  |  | 150 | 150 | 10 | 15 | 100 | 13 | Continuous Weld | 快速模式工艺数据 | 3
铝板 | Aluminum Alloy | 铝板 | 2 | 55 | 50 | 2 | 150 | 150 | 200 | 100 |  |  | 150 | 150 | 10 | 15 | 100 | 13 | Continuous Weld | 快速模式工艺数据 | 1
铝板 | Aluminum Alloy | 铝板 | 2 | 58 | 50 | 2 | 150 | 150 | 200 | 100 |  |  | 150 | 150 | 10 | 15 | 100 | 13 | Continuous Weld | 快速模式工艺数据 | 2
铝板 | Aluminum Alloy | 铝板 | 2 | 60 | 50 | 2 | 150 | 150 | 200 | 100 |  |  | 150 | 150 | 10 | 15 | 100 | 13 | Continuous Weld | 快速模式工艺数据 | 3
铝板 | Aluminum Alloy | 铝板 | 2.5 | 60 | 50 | 2 | 150 | 150 | 200 | 100 |  |  | 150 | 150 | 10 | 15 | 100 | 13 | Continuous Weld | 快速模式工艺数据 | 1
铝板 | Aluminum Alloy | 铝板 | 2.5 | 65 | 50 | 2 | 150 | 150 | 200 | 100 |  |  | 150 | 150 | 10 | 15 | 100 | 13 | Continuous Weld | 快速模式工艺数据 | 2
铝板 | Aluminum Alloy | 铝板 | 2.5 | 70 | 50 | 2 | 150 | 150 | 200 | 100 |  |  | 150 | 150 | 10 | 15 | 100 | 13 | Continuous Weld | 快速模式工艺数据 | 3
铝板 | Aluminum Alloy | 铝板 | 3 | 80 | 50 | 2 | 150 | 150 | 200 | 100 |  |  | 150 | 150 | 8 | 15 | 100 | 13 | Continuous Weld | 快速模式工艺数据 | 1
铝板 | Aluminum Alloy | 铝板 | 3 | 85 | 50 | 2 | 150 | 150 | 200 | 100 |  |  | 150 | 150 | 8 | 15 | 100 | 13 | Continuous Weld | 快速模式工艺数据 | 2
铝板 | Aluminum Alloy | 铝板 | 3 | 90 | 50 | 2 | 150 | 150 | 200 | 100 |  |  | 150 | 150 | 8 | 15 | 100 | 13 | Continuous Weld | 快速模式工艺数据 | 3
碳钢 | Carbon Steel | 碳钢 | 0.5 | 25 | 50 | 2 | 150 | 150 | 200 | 100 |  |  | 150 | 150 | 10 | 15 | 100 | 13 | Continuous Weld | 快速模式工艺数据 | 1
碳钢 | Carbon Steel | 碳钢 | 0.5 | 28 | 50 | 2 | 150 | 150 | 200 | 100 |  |  | 150 | 150 | 10 | 15 | 100 | 13 | Continuous Weld | 快速模式工艺数据 | 2
碳钢 | Carbon Steel | 碳钢 | 0.5 | 30 | 50 | 2 | 150 | 150 | 200 | 100 |  |  | 150 | 150 | 10 | 15 | 100 | 13 | Continuous Weld | 快速模式工艺数据 | 3
碳钢 | Carbon Steel | 碳钢 | 1 | 32 | 50 | 2 | 150 | 150 | 200 | 100 |  |  | 150 | 150 | 10 | 15 | 100 | 13 | Continuous Weld | 快速模式工艺数据 | 1
碳钢 | Carbon Steel | 碳钢 | 1 | 35 | 50 | 2 | 150 | 150 | 200 | 100 |  |  | 150 | 150 | 10 | 15 | 100 | 13 | Continuous Weld | 快速模式工艺数据 | 2
碳钢 | Carbon Steel | 碳钢 | 1 | 38 | 50 | 2 | 150 | 150 | 200 | 100 |  |  | 150 | 150 | 10 | 15 | 100 | 13 | Continuous Weld | 快速模式工艺数据 | 3
碳钢 | Carbon Steel | 碳钢 | 1.5 | 40 | 50 | 2 | 150 | 150 | 200 | 100 |  |  | 150 | 150 | 10 | 15 | 100 | 13 | Continuous Weld | 快速模式工艺数据 | 1
碳钢 | Carbon Steel | 碳钢 | 1.5 | 43 | 50 | 2 | 150 | 150 | 200 | 100 |  |  | 150 | 150 | 10 | 15 | 100 | 13 | Continuous Weld | 快速模式工艺数据 | 2
碳钢 | Carbon Steel | 碳钢 | 1.5 | 45 | 50 | 2 | 150 | 150 | 200 | 100 |  |  | 150 | 150 | 10 | 15 | 100 | 13 | Continuous Weld | 快速模式工艺数据 | 3
碳钢 | Carbon Steel | 碳钢 | 2 | 48 | 50 | 2 | 150 | 150 | 200 | 100 |  |  | 150 | 150 | 10 | 15 | 100 | 13 | Continuous Weld | 快速模式工艺数据 | 1
碳钢 | Carbon Steel | 碳钢 | 2 | 50 | 50 | 2 | 150 | 150 | 200 | 100 |  |  | 150 | 150 | 10 | 15 | 100 | 13 | Continuous Weld | 快速模式工艺数据 | 2
碳钢 | Carbon Steel | 碳钢 | 2 | 53 | 50 | 2 | 150 | 150 | 200 | 100 |  |  | 150 | 150 | 10 | 15 | 100 | 13 | Continuous Weld | 快速模式工艺数据 | 3
碳钢 | Carbon Steel | 碳钢 | 2.5 | 58 | 50 | 2 | 150 | 150 | 200 | 100 |  |  | 150 | 150 | 10 | 15 | 100 | 13 | Continuous Weld | 快速模式工艺数据 | 1
碳钢 | Carbon Steel | 碳钢 | 2.5 | 60 | 50 | 2 | 150 | 150 | 200 | 100 |  |  | 150 | 150 | 10 | 15 | 100 | 13 | Continuous Weld | 快速模式工艺数据 | 2
碳钢 | Carbon Steel | 碳钢 | 2.5 | 65 | 50 | 2 | 150 | 150 | 200 | 100 |  |  | 150 | 150 | 10 | 15 | 100 | 13 | Continuous Weld | 快速模式工艺数据 | 3
碳钢 | Carbon Steel | 碳钢 | 3 | 70 | 50 | 2 | 150 | 150 | 200 | 100 |  |  | 150 | 150 | 10 | 15 | 100 | 13 | Continuous Weld | 快速模式工艺数据 | 1
碳钢 | Carbon Steel | 碳钢 | 3 | 75 | 50 | 2 | 150 | 150 | 200 | 100 |  |  | 150 | 150 | 10 | 15 | 100 | 13 | Continuous Weld | 快速模式工艺数据 | 2
碳钢 | Carbon Steel | 碳钢 | 3 | 80 | 50 | 2 | 150 | 150 | 200 | 100 |  |  | 150 | 150 | 10 | 15 | 100 | 13 | Continuous Weld | 快速模式工艺数据 | 3
碳钢 | Carbon Steel | 碳钢 | 3.5 | 85 | 50 | 2 | 150 | 150 | 200 | 100 |  |  | 150 | 150 | 10 | 15 | 100 | 13 | Continuous Weld | 快速模式工艺数据 | 1
碳钢 | Carbon Steel | 碳钢 | 3.5 | 90 | 50 | 2 | 150 | 150 | 200 | 100 |  |  | 150 | 150 | 10 | 15 | 100 | 13 | Continuous Weld | 快速模式工艺数据 | 2
碳钢 | Carbon Steel | 碳钢 | 3.5 | 95 | 50 | 2 | 150 | 150 | 200 | 100 |  |  | 150 | 150 | 10 | 15 | 100 | 13 | Continuous Weld | 快速模式工艺数据 | 3
碳钢 | Carbon Steel | 碳钢 | 4 | 90 | 50 | 2 | 150 | 150 | 200 | 100 |  |  | 150 | 150 | 10 | 15 | 100 | 13 | Continuous Weld | 快速模式工艺数据 | 1
碳钢 | Carbon Steel | 碳钢 | 4 | 95 | 50 | 2 | 150 | 150 | 200 | 100 |  |  | 150 | 150 | 10 | 15 | 100 | 13 | Continuous Weld | 快速模式工艺数据 | 2
碳钢 | Carbon Steel | 碳钢 | 4 | 100 | 50 | 2 | 150 | 150 | 200 | 100 |  |  | 150 | 150 | 8 | 15 | 100 | 13 | Continuous Weld | 快速模式工艺数据 | 3
镀锌板 | Galvanized Sheet | 镀锌板 | 0.5 | 25 | 50 | 2 | 150 | 150 | 200 | 100 |  |  | 150 | 150 | 10 | 15 | 100 | 13 | Continuous Weld | 快速模式工艺数据 | 1
镀锌板 | Galvanized Sheet | 镀锌板 | 0.5 | 28 | 50 | 2 | 150 | 150 | 200 | 100 |  |  | 150 | 150 | 10 | 15 | 100 | 13 | Continuous Weld | 快速模式工艺数据 | 2
镀锌板 | Galvanized Sheet | 镀锌板 | 0.5 | 30 | 50 | 2 | 150 | 150 | 200 | 100 |  |  | 150 | 150 | 10 | 15 | 100 | 13 | Continuous Weld | 快速模式工艺数据 | 3
镀锌板 | Galvanized Sheet | 镀锌板 | 1 | 32 | 50 | 2 | 150 | 150 | 200 | 100 |  |  | 150 | 150 | 10 | 15 | 100 | 13 | Continuous Weld | 快速模式工艺数据 | 1
镀锌板 | Galvanized Sheet | 镀锌板 | 1 | 35 | 50 | 2 | 150 | 150 | 200 | 100 |  |  | 150 | 150 | 10 | 15 | 100 | 13 | Continuous Weld | 快速模式工艺数据 | 2
镀锌板 | Galvanized Sheet | 镀锌板 | 1 | 38 | 50 | 2 | 150 | 150 | 200 | 100 |  |  | 150 | 150 | 10 | 15 | 100 | 13 | Continuous Weld | 快速模式工艺数据 | 3
镀锌板 | Galvanized Sheet | 镀锌板 | 1.5 | 40 | 50 | 2 | 150 | 150 | 200 | 100 |  |  | 150 | 150 | 10 | 15 | 100 | 13 | Continuous Weld | 快速模式工艺数据 | 1
镀锌板 | Galvanized Sheet | 镀锌板 | 1.5 | 43 | 50 | 2 | 150 | 150 | 200 | 100 |  |  | 150 | 150 | 10 | 15 | 100 | 13 | Continuous Weld | 快速模式工艺数据 | 2
镀锌板 | Galvanized Sheet | 镀锌板 | 1.5 | 45 | 50 | 2 | 150 | 150 | 200 | 100 |  |  | 150 | 150 | 10 | 15 | 100 | 13 | Continuous Weld | 快速模式工艺数据 | 3
镀锌板 | Galvanized Sheet | 镀锌板 | 2 | 48 | 50 | 2 | 150 | 150 | 200 | 100 |  |  | 150 | 150 | 10 | 15 | 100 | 13 | Continuous Weld | 快速模式工艺数据 | 1
镀锌板 | Galvanized Sheet | 镀锌板 | 2 | 50 | 50 | 2 | 150 | 150 | 200 | 100 |  |  | 150 | 150 | 10 | 15 | 100 | 13 | Continuous Weld | 快速模式工艺数据 | 2
镀锌板 | Galvanized Sheet | 镀锌板 | 2 | 53 | 50 | 2 | 150 | 150 | 200 | 100 |  |  | 150 | 150 | 10 | 15 | 100 | 13 | Continuous Weld | 快速模式工艺数据 | 3
镀锌板 | Galvanized Sheet | 镀锌板 | 2.5 | 58 | 50 | 2 | 150 | 150 | 200 | 100 |  |  | 150 | 150 | 10 | 15 | 100 | 13 | Continuous Weld | 快速模式工艺数据 | 1
镀锌板 | Galvanized Sheet | 镀锌板 | 2.5 | 60 | 50 | 2 | 150 | 150 | 200 | 100 |  |  | 150 | 150 | 10 | 15 | 100 | 13 | Continuous Weld | 快速模式工艺数据 | 2
镀锌板 | Galvanized Sheet | 镀锌板 | 2.5 | 65 | 50 | 2 | 150 | 150 | 200 | 100 |  |  | 150 | 150 | 10 | 15 | 100 | 13 | Continuous Weld | 快速模式工艺数据 | 3
镀锌板 | Galvanized Sheet | 镀锌板 | 3 | 70 | 50 | 2 | 150 | 150 | 200 | 100 |  |  | 150 | 150 | 10 | 15 | 100 | 13 | Continuous Weld | 快速模式工艺数据 | 1
镀锌板 | Galvanized Sheet | 镀锌板 | 3 | 75 | 50 | 2 | 150 | 150 | 200 | 100 |  |  | 150 | 150 | 10 | 15 | 100 | 13 | Continuous Weld | 快速模式工艺数据 | 2
镀锌板 | Galvanized Sheet | 镀锌板 | 3 | 80 | 50 | 2 | 150 | 150 | 200 | 100 |  |  | 150 | 150 | 10 | 15 | 100 | 13 | Continuous Weld | 快速模式工艺数据 | 3
镀锌板 | Galvanized Sheet | 镀锌板 | 3.5 | 85 | 50 | 2 | 150 | 150 | 200 | 100 |  |  | 150 | 150 | 10 | 15 | 100 | 13 | Continuous Weld | 快速模式工艺数据 | 1
镀锌板 | Galvanized Sheet | 镀锌板 | 3.5 | 90 | 50 | 2 | 150 | 150 | 200 | 100 |  |  | 150 | 150 | 10 | 15 | 100 | 13 | Continuous Weld | 快速模式工艺数据 | 2
镀锌板 | Galvanized Sheet | 镀锌板 | 3.5 | 100 | 50 | 2 | 150 | 150 | 200 | 100 |  |  | 150 | 150 | 10 | 15 | 100 | 13 | Continuous Weld | 快速模式工艺数据 | 3
镀锌板 | Galvanized Sheet | 镀锌板 | 4 | 90 | 50 | 2 | 150 | 150 | 200 | 100 |  |  | 150 | 150 | 10 | 15 | 100 | 13 | Continuous Weld | 快速模式工艺数据 | 1
镀锌板 | Galvanized Sheet | 镀锌板 | 4 | 95 | 50 | 2 | 150 | 150 | 200 | 100 |  |  | 150 | 150 | 10 | 15 | 100 | 13 | Continuous Weld | 快速模式工艺数据 | 2
镀锌板 | Galvanized Sheet | 镀锌板 | 4 | 100 | 50 | 2 | 150 | 150 | 200 | 100 |  |  | 150 | 150 | 8 | 15 | 100 | 13 | Continuous Weld | 快速模式工艺数据 | 3
黄铜 | Brass | 黄铜 | 0.5 | 20 | 50 | 2 | 150 | 150 | 200 | 100 |  |  | 150 | 150 | 10 | 15 | 100 | 13 | Continuous Weld | 快速模式工艺数据 | 1
黄铜 | Brass | 黄铜 | 0.5 | 21 | 50 | 2 | 150 | 150 | 200 | 100 |  |  | 150 | 150 | 10 | 15 | 100 | 13 | Continuous Weld | 快速模式工艺数据 | 2
黄铜 | Brass | 黄铜 | 0.5 | 22 | 50 | 2 | 150 | 150 | 200 | 100 |  |  | 150 | 150 | 10 | 15 | 100 | 13 | Continuous Weld | 快速模式工艺数据 | 3
黄铜 | Brass | 黄铜 | 1 | 35 | 50 | 2 | 150 | 150 | 200 | 100 |  |  | 150 | 150 | 10 | 15 | 100 | 13 | Continuous Weld | 快速模式工艺数据 | 1
黄铜 | Brass | 黄铜 | 1 | 38 | 50 | 2 | 150 | 150 | 200 | 100 |  |  | 150 | 150 | 10 | 15 | 100 | 13 | Continuous Weld | 快速模式工艺数据 | 2
黄铜 | Brass | 黄铜 | 1 | 40 | 50 | 2 | 150 | 150 | 200 | 100 |  |  | 150 | 150 | 10 | 15 | 100 | 13 | Continuous Weld | 快速模式工艺数据 | 3
黄铜 | Brass | 黄铜 | 1.5 | 45 | 50 | 2 | 150 | 150 | 200 | 100 |  |  | 150 | 150 | 10 | 15 | 100 | 13 | Continuous Weld | 快速模式工艺数据 | 1
黄铜 | Brass | 黄铜 | 1.5 | 48 | 50 | 2 | 150 | 150 | 200 | 100 |  |  | 150 | 150 | 10 | 15 | 100 | 13 | Continuous Weld | 快速模式工艺数据 | 2
黄铜 | Brass | 黄铜 | 1.5 | 50 | 50 | 2 | 150 | 150 | 200 | 100 |  |  | 150 | 150 | 10 | 15 | 100 | 13 | Continuous Weld | 快速模式工艺数据 | 3
黄铜 | Brass | 黄铜 | 2 | 55 | 50 | 2 | 150 | 150 | 200 | 100 |  |  | 150 | 150 | 10 | 15 | 100 | 13 | Continuous Weld | 快速模式工艺数据 | 1
黄铜 | Brass | 黄铜 | 2 | 58 | 50 | 2 | 150 | 150 | 200 | 100 |  |  | 150 | 150 | 10 | 15 | 100 | 13 | Continuous Weld | 快速模式工艺数据 | 2
黄铜 | Brass | 黄铜 | 2 | 60 | 50 | 2 | 150 | 150 | 200 | 100 |  |  | 150 | 150 | 10 | 15 | 100 | 13 | Continuous Weld | 快速模式工艺数据 | 3
不锈钢 | Stainless Steel | 不锈钢 | 0.5 | 15 | 0 | 0 | 150 | 150 | 200 |  |  |  | 150 | 150 |  |  |  |  | Cut | 快速模式工艺数据 | 1
不锈钢 | Stainless Steel | 不锈钢 | 0.5 | 20 | 0 | 0 | 150 | 150 | 200 |  |  |  | 150 | 150 |  |  |  |  | Cut | 快速模式工艺数据 | 2
不锈钢 | Stainless Steel | 不锈钢 | 0.5 | 25 | 0 | 0 | 150 | 150 | 200 |  |  |  | 150 | 150 |  |  |  |  | Cut | 快速模式工艺数据 | 3
不锈钢 | Stainless Steel | 不锈钢 | 1 | 25 | 0 | 0 | 150 | 150 | 200 |  |  |  | 150 | 150 |  |  |  |  | Cut | 快速模式工艺数据 | 1
不锈钢 | Stainless Steel | 不锈钢 | 1 | 30 | 0 | 0 | 150 | 150 | 200 |  |  |  | 150 | 150 |  |  |  |  | Cut | 快速模式工艺数据 | 2
不锈钢 | Stainless Steel | 不锈钢 | 1 | 35 | 0 | 0 | 150 | 150 | 200 |  |  |  | 150 | 150 |  |  |  |  | Cut | 快速模式工艺数据 | 3
不锈钢 | Stainless Steel | 不锈钢 | 1.5 | 35 | 0 | 0 | 150 | 150 | 200 |  |  |  | 150 | 150 |  |  |  |  | Cut | 快速模式工艺数据 | 1
不锈钢 | Stainless Steel | 不锈钢 | 1.5 | 40 | 0 | 0 | 150 | 150 | 200 |  |  |  | 150 | 150 |  |  |  |  | Cut | 快速模式工艺数据 | 2
不锈钢 | Stainless Steel | 不锈钢 | 1.5 | 45 | 0 | 0 | 150 | 150 | 200 |  |  |  | 150 | 150 |  |  |  |  | Cut | 快速模式工艺数据 | 3
不锈钢 | Stainless Steel | 不锈钢 | 2 | 45 | 0 | 0 | 150 | 150 | 200 |  |  |  | 150 | 150 |  |  |  |  | Cut | 快速模式工艺数据 | 1
不锈钢 | Stainless Steel | 不锈钢 | 2 | 50 | 0 | 0 | 150 | 150 | 200 |  |  |  | 150 | 150 |  |  |  |  | Cut | 快速模式工艺数据 | 2
不锈钢 | Stainless Steel | 不锈钢 | 2 | 55 | 0 | 0 | 150 | 150 | 200 |  |  |  | 150 | 150 |  |  |  |  | Cut | 快速模式工艺数据 | 3
不锈钢 | Stainless Steel | 不锈钢 | 2.5 | 55 | 0 | 0 | 150 | 150 | 200 |  |  |  | 150 | 150 |  |  |  |  | Cut | 快速模式工艺数据 | 1
不锈钢 | Stainless Steel | 不锈钢 | 2.5 | 60 | 0 | 0 | 150 | 150 | 200 |  |  |  | 150 | 150 |  |  |  |  | Cut | 快速模式工艺数据 | 2
不锈钢 | Stainless Steel | 不锈钢 | 2.5 | 65 | 0 | 0 | 150 | 150 | 200 |  |  |  | 150 | 150 |  |  |  |  | Cut | 快速模式工艺数据 | 3
不锈钢 | Stainless Steel | 不锈钢 | 3 | 65 | 0 | 0 | 150 | 150 | 200 |  |  |  | 150 | 150 |  |  |  |  | Cut | 快速模式工艺数据 | 1
不锈钢 | Stainless Steel | 不锈钢 | 3 | 70 | 0 | 0 | 150 | 150 | 200 |  |  |  | 150 | 150 |  |  |  |  | Cut | 快速模式工艺数据 | 2
不锈钢 | Stainless Steel | 不锈钢 | 3 | 75 | 0 | 0 | 150 | 150 | 200 |  |  |  | 150 | 150 |  |  |  |  | Cut | 快速模式工艺数据 | 3
不锈钢 | Stainless Steel | 不锈钢 | 3.5 | 75 | 0 | 0 | 150 | 150 | 200 |  |  |  | 150 | 150 |  |  |  |  | Cut | 快速模式工艺数据 | 1
不锈钢 | Stainless Steel | 不锈钢 | 3.5 | 80 | 0 | 0 | 150 | 150 | 200 |  |  |  | 150 | 150 |  |  |  |  | Cut | 快速模式工艺数据 | 2
不锈钢 | Stainless Steel | 不锈钢 | 3.5 | 85 | 0 | 0 | 150 | 150 | 200 |  |  |  | 150 | 150 |  |  |  |  | Cut | 快速模式工艺数据 | 3
不锈钢 | Stainless Steel | 不锈钢 | 4 | 100 | 0 | 0 | 150 | 150 | 200 |  |  |  | 150 | 150 |  |  |  |  | Cut | 快速模式工艺数据 | 1
不锈钢 | Stainless Steel | 不锈钢 | 4 | 100 | 0 | 0 | 150 | 150 | 200 |  |  |  | 150 | 150 |  |  |  |  | Cut | 快速模式工艺数据 | 2
不锈钢 | Stainless Steel | 不锈钢 | 4 | 100 | 0 | 0 | 150 | 150 | 200 |  |  |  | 150 | 150 |  |  |  |  | Cut | 快速模式工艺数据 | 3
铝板 | Aluminum Alloy | 铝板 | 0.5 | 35 | 0 | 0 | 150 | 150 | 200 |  |  |  | 150 | 150 |  |  |  |  | Cut | 快速模式工艺数据 | 1
铝板 | Aluminum Alloy | 铝板 | 0.5 | 40 | 0 | 0 | 150 | 150 | 200 |  |  |  | 150 | 150 |  |  |  |  | Cut | 快速模式工艺数据 | 2
铝板 | Aluminum Alloy | 铝板 | 0.5 | 45 | 0 | 0 | 150 | 150 | 200 |  |  |  | 150 | 150 |  |  |  |  | Cut | 快速模式工艺数据 | 3
铝板 | Aluminum Alloy | 铝板 | 1 | 45 | 0 | 0 | 150 | 150 | 200 |  |  |  | 150 | 150 |  |  |  |  | Cut | 快速模式工艺数据 | 1
铝板 | Aluminum Alloy | 铝板 | 1 | 50 | 0 | 0 | 150 | 150 | 200 |  |  |  | 150 | 150 |  |  |  |  | Cut | 快速模式工艺数据 | 2
铝板 | Aluminum Alloy | 铝板 | 1 | 55 | 0 | 0 | 150 | 150 | 200 |  |  |  | 150 | 150 |  |  |  |  | Cut | 快速模式工艺数据 | 3
铝板 | Aluminum Alloy | 铝板 | 1.5 | 55 | 0 | 0 | 150 | 150 | 200 |  |  |  | 150 | 150 |  |  |  |  | Cut | 快速模式工艺数据 | 1
铝板 | Aluminum Alloy | 铝板 | 1.5 | 60 | 0 | 0 | 150 | 150 | 200 |  |  |  | 150 | 150 |  |  |  |  | Cut | 快速模式工艺数据 | 2
铝板 | Aluminum Alloy | 铝板 | 1.5 | 65 | 0 | 0 | 150 | 150 | 200 |  |  |  | 150 | 150 |  |  |  |  | Cut | 快速模式工艺数据 | 3
铝板 | Aluminum Alloy | 铝板 | 2 | 65 | 0 | 0 | 150 | 150 | 200 |  |  |  | 150 | 150 |  |  |  |  | Cut | 快速模式工艺数据 | 1
铝板 | Aluminum Alloy | 铝板 | 2 | 70 | 0 | 0 | 150 | 150 | 200 |  |  |  | 150 | 150 |  |  |  |  | Cut | 快速模式工艺数据 | 2
铝板 | Aluminum Alloy | 铝板 | 2 | 75 | 0 | 0 | 150 | 150 | 200 |  |  |  | 150 | 150 |  |  |  |  | Cut | 快速模式工艺数据 | 3
铝板 | Aluminum Alloy | 铝板 | 2.5 | 75 | 0 | 0 | 150 | 150 | 200 |  |  |  | 150 | 150 |  |  |  |  | Cut | 快速模式工艺数据 | 1
铝板 | Aluminum Alloy | 铝板 | 2.5 | 80 | 0 | 0 | 150 | 150 | 200 |  |  |  | 150 | 150 |  |  |  |  | Cut | 快速模式工艺数据 | 2
铝板 | Aluminum Alloy | 铝板 | 2.5 | 85 | 0 | 0 | 150 | 150 | 200 |  |  |  | 150 | 150 |  |  |  |  | Cut | 快速模式工艺数据 | 3
铝板 | Aluminum Alloy | 铝板 | 3 | 90 | 0 | 0 | 150 | 150 | 200 |  |  |  | 150 | 150 |  |  |  |  | Cut | 快速模式工艺数据 | 1
铝板 | Aluminum Alloy | 铝板 | 3 | 95 | 0 | 0 | 150 | 150 | 200 |  |  |  | 150 | 150 |  |  |  |  | Cut | 快速模式工艺数据 | 2
铝板 | Aluminum Alloy | 铝板 | 3 | 100 | 0 | 0 | 150 | 150 | 200 |  |  |  | 150 | 150 |  |  |  |  | Cut | 快速模式工艺数据 | 3
碳钢 | Carbon Steel | 碳钢 | 0.5 | 25 | 0 | 0 | 150 | 150 | 200 |  |  |  | 150 | 150 |  |  |  |  | Cut | 快速模式工艺数据 | 1
碳钢 | Carbon Steel | 碳钢 | 0.5 | 28 | 0 | 0 | 150 | 150 | 200 |  |  |  | 150 | 150 |  |  |  |  | Cut | 快速模式工艺数据 | 2
碳钢 | Carbon Steel | 碳钢 | 0.5 | 30 | 0 | 0 | 150 | 150 | 200 |  |  |  | 150 | 150 |  |  |  |  | Cut | 快速模式工艺数据 | 3
碳钢 | Carbon Steel | 碳钢 | 1 | 25 | 0 | 0 | 150 | 150 | 200 |  |  |  | 150 | 150 |  |  |  |  | Cut | 快速模式工艺数据 | 1
碳钢 | Carbon Steel | 碳钢 | 1 | 30 | 0 | 0 | 150 | 150 | 200 |  |  |  | 150 | 150 |  |  |  |  | Cut | 快速模式工艺数据 | 2
碳钢 | Carbon Steel | 碳钢 | 1 | 35 | 0 | 0 | 150 | 150 | 200 |  |  |  | 150 | 150 |  |  |  |  | Cut | 快速模式工艺数据 | 3
碳钢 | Carbon Steel | 碳钢 | 1.5 | 35 | 0 | 0 | 150 | 150 | 200 |  |  |  | 150 | 150 |  |  |  |  | Cut | 快速模式工艺数据 | 1
碳钢 | Carbon Steel | 碳钢 | 1.5 | 40 | 0 | 0 | 150 | 150 | 200 |  |  |  | 150 | 150 |  |  |  |  | Cut | 快速模式工艺数据 | 2
碳钢 | Carbon Steel | 碳钢 | 1.5 | 45 | 0 | 0 | 150 | 150 | 200 |  |  |  | 150 | 150 |  |  |  |  | Cut | 快速模式工艺数据 | 3
碳钢 | Carbon Steel | 碳钢 | 2 | 45 | 0 | 0 | 150 | 150 | 200 |  |  |  | 150 | 150 |  |  |  |  | Cut | 快速模式工艺数据 | 1
碳钢 | Carbon Steel | 碳钢 | 2 | 50 | 0 | 0 | 150 | 150 | 200 |  |  |  | 150 | 150 |  |  |  |  | Cut | 快速模式工艺数据 | 2
碳钢 | Carbon Steel | 碳钢 | 2 | 55 | 0 | 0 | 150 | 150 | 200 |  |  |  | 150 | 150 |  |  |  |  | Cut | 快速模式工艺数据 | 3
碳钢 | Carbon Steel | 碳钢 | 2.5 | 55 | 0 | 0 | 150 | 150 | 200 |  |  |  | 150 | 150 |  |  |  |  | Cut | 快速模式工艺数据 | 1
碳钢 | Carbon Steel | 碳钢 | 2.5 | 60 | 0 | 0 | 150 | 150 | 200 |  |  |  | 150 | 150 |  |  |  |  | Cut | 快速模式工艺数据 | 2
碳钢 | Carbon Steel | 碳钢 | 2.5 | 65 | 0 | 0 | 150 | 150 | 200 |  |  |  | 150 | 150 |  |  |  |  | Cut | 快速模式工艺数据 | 3
碳钢 | Carbon Steel | 碳钢 | 3 | 65 | 0 | 0 | 150 | 150 | 200 |  |  |  | 150 | 150 |  |  |  |  | Cut | 快速模式工艺数据 | 1
碳钢 | Carbon Steel | 碳钢 | 3 | 70 | 0 | 0 | 150 | 150 | 200 |  |  |  | 150 | 150 |  |  |  |  | Cut | 快速模式工艺数据 | 2
碳钢 | Carbon Steel | 碳钢 | 3 | 75 | 0 | 0 | 150 | 150 | 200 |  |  |  | 150 | 150 |  |  |  |  | Cut | 快速模式工艺数据 | 3
碳钢 | Carbon Steel | 碳钢 | 3.5 | 75 | 0 | 0 | 150 | 150 | 200 |  |  |  | 150 | 150 |  |  |  |  | Cut | 快速模式工艺数据 | 1
碳钢 | Carbon Steel | 碳钢 | 3.5 | 80 | 0 | 0 | 150 | 150 | 200 |  |  |  | 150 | 150 |  |  |  |  | Cut | 快速模式工艺数据 | 2
碳钢 | Carbon Steel | 碳钢 | 3.5 | 85 | 0 | 0 | 150 | 150 | 200 |  |  |  | 150 | 150 |  |  |  |  | Cut | 快速模式工艺数据 | 3
碳钢 | Carbon Steel | 碳钢 | 4 | 100 | 0 | 0 | 150 | 150 | 200 |  |  |  | 150 | 150 |  |  |  |  | Cut | 快速模式工艺数据 | 1
碳钢 | Carbon Steel | 碳钢 | 4 | 100 | 0 | 0 | 150 | 150 | 200 |  |  |  | 150 | 150 |  |  |  |  | Cut | 快速模式工艺数据 | 2
碳钢 | Carbon Steel | 碳钢 | 4 | 100 | 0 | 0 | 150 | 150 | 200 |  |  |  | 150 | 150 |  |  |  |  | Cut | 快速模式工艺数据 | 3
镀锌板 | Galvanized Sheet | 镀锌板 | 0.5 | 25 | 0 | 0 | 150 | 150 | 200 |  |  |  | 150 | 150 |  |  |  |  | Cut | 快速模式工艺数据 | 1
镀锌板 | Galvanized Sheet | 镀锌板 | 0.5 | 28 | 0 | 0 | 150 | 150 | 200 |  |  |  | 150 | 150 |  |  |  |  | Cut | 快速模式工艺数据 | 2
镀锌板 | Galvanized Sheet | 镀锌板 | 0.5 | 30 | 0 | 0 | 150 | 150 | 200 |  |  |  | 150 | 150 |  |  |  |  | Cut | 快速模式工艺数据 | 3
镀锌板 | Galvanized Sheet | 镀锌板 | 1 | 25 | 0 | 0 | 150 | 150 | 200 |  |  |  | 150 | 150 |  |  |  |  | Cut | 快速模式工艺数据 | 1
镀锌板 | Galvanized Sheet | 镀锌板 | 1 | 30 | 0 | 0 | 150 | 150 | 200 |  |  |  | 150 | 150 |  |  |  |  | Cut | 快速模式工艺数据 | 2
镀锌板 | Galvanized Sheet | 镀锌板 | 1 | 35 | 0 | 0 | 150 | 150 | 200 |  |  |  | 150 | 150 |  |  |  |  | Cut | 快速模式工艺数据 | 3
镀锌板 | Galvanized Sheet | 镀锌板 | 1.5 | 35 | 0 | 0 | 150 | 150 | 200 |  |  |  | 150 | 150 |  |  |  |  | Cut | 快速模式工艺数据 | 1
镀锌板 | Galvanized Sheet | 镀锌板 | 1.5 | 40 | 0 | 0 | 150 | 150 | 200 |  |  |  | 150 | 150 |  |  |  |  | Cut | 快速模式工艺数据 | 2
镀锌板 | Galvanized Sheet | 镀锌板 | 1.5 | 45 | 0 | 0 | 150 | 150 | 200 |  |  |  | 150 | 150 |  |  |  |  | Cut | 快速模式工艺数据 | 3
镀锌板 | Galvanized Sheet | 镀锌板 | 2 | 45 | 0 | 0 | 150 | 150 | 200 |  |  |  | 150 | 150 |  |  |  |  | Cut | 快速模式工艺数据 | 1
镀锌板 | Galvanized Sheet | 镀锌板 | 2 | 50 | 0 | 0 | 150 | 150 | 200 |  |  |  | 150 | 150 |  |  |  |  | Cut | 快速模式工艺数据 | 2
镀锌板 | Galvanized Sheet | 镀锌板 | 2 | 55 | 0 | 0 | 150 | 150 | 200 |  |  |  | 150 | 150 |  |  |  |  | Cut | 快速模式工艺数据 | 3
镀锌板 | Galvanized Sheet | 镀锌板 | 2.5 | 55 | 0 | 0 | 150 | 150 | 200 |  |  |  | 150 | 150 |  |  |  |  | Cut | 快速模式工艺数据 | 1
镀锌板 | Galvanized Sheet | 镀锌板 | 2.5 | 60 | 0 | 0 | 150 | 150 | 200 |  |  |  | 150 | 150 |  |  |  |  | Cut | 快速模式工艺数据 | 2
镀锌板 | Galvanized Sheet | 镀锌板 | 2.5 | 65 | 0 | 0 | 150 | 150 | 200 |  |  |  | 150 | 150 |  |  |  |  | Cut | 快速模式工艺数据 | 3
镀锌板 | Galvanized Sheet | 镀锌板 | 3 | 65 | 0 | 0 | 150 | 150 | 200 |  |  |  | 150 | 150 |  |  |  |  | Cut | 快速模式工艺数据 | 1
镀锌板 | Galvanized Sheet | 镀锌板 | 3 | 70 | 0 | 0 | 150 | 150 | 200 |  |  |  | 150 | 150 |  |  |  |  | Cut | 快速模式工艺数据 | 2
镀锌板 | Galvanized Sheet | 镀锌板 | 3 | 75 | 0 | 0 | 150 | 150 | 200 |  |  |  | 150 | 150 |  |  |  |  | Cut | 快速模式工艺数据 | 3
镀锌板 | Galvanized Sheet | 镀锌板 | 3.5 | 75 | 0 | 0 | 150 | 150 | 200 |  |  |  | 150 | 150 |  |  |  |  | Cut | 快速模式工艺数据 | 1
镀锌板 | Galvanized Sheet | 镀锌板 | 3.5 | 80 | 0 | 0 | 150 | 150 | 200 |  |  |  | 150 | 150 |  |  |  |  | Cut | 快速模式工艺数据 | 2
镀锌板 | Galvanized Sheet | 镀锌板 | 3.5 | 85 | 0 | 0 | 150 | 150 | 200 |  |  |  | 150 | 150 |  |  |  |  | Cut | 快速模式工艺数据 | 3
镀锌板 | Galvanized Sheet | 镀锌板 | 4 | 100 | 0 | 0 | 150 | 150 | 200 |  |  |  | 150 | 150 |  |  |  |  | Cut | 快速模式工艺数据 | 1
镀锌板 | Galvanized Sheet | 镀锌板 | 4 | 100 | 0 | 0 | 150 | 150 | 200 |  |  |  | 150 | 150 |  |  |  |  | Cut | 快速模式工艺数据 | 2
镀锌板 | Galvanized Sheet | 镀锌板 | 4 | 100 | 0 | 0 | 150 | 150 | 200 |  |  |  | 150 | 150 |  |  |  |  | Cut | 快速模式工艺数据 | 3
黄铜 | Brass | 黄铜 | 0.5 | 35 | 0 | 0 | 150 | 150 | 200 |  |  |  | 150 | 150 |  |  |  |  | Cut | 快速模式工艺数据 | 1
黄铜 | Brass | 黄铜 | 0.5 | 40 | 0 | 0 | 150 | 150 | 200 |  |  |  | 150 | 150 |  |  |  |  | Cut | 快速模式工艺数据 | 2
黄铜 | Brass | 黄铜 | 0.5 | 45 | 0 | 0 | 150 | 150 | 200 |  |  |  | 150 | 150 |  |  |  |  | Cut | 快速模式工艺数据 | 3
黄铜 | Brass | 黄铜 | 1 | 45 | 0 | 0 | 150 | 150 | 200 |  |  |  | 150 | 150 |  |  |  |  | Cut | 快速模式工艺数据 | 1
黄铜 | Brass | 黄铜 | 1 | 50 | 0 | 0 | 150 | 150 | 200 |  |  |  | 150 | 150 |  |  |  |  | Cut | 快速模式工艺数据 | 2
黄铜 | Brass | 黄铜 | 1 | 55 | 0 | 0 | 150 | 150 | 200 |  |  |  | 150 | 150 |  |  |  |  | Cut | 快速模式工艺数据 | 3
黄铜 | Brass | 黄铜 | 1.5 | 60 | 0 | 0 | 150 | 150 | 200 |  |  |  | 150 | 150 |  |  |  |  | Cut | 快速模式工艺数据 | 1
黄铜 | Brass | 黄铜 | 1.5 | 65 | 0 | 0 | 150 | 150 | 200 |  |  |  | 150 | 150 |  |  |  |  | Cut | 快速模式工艺数据 | 2
黄铜 | Brass | 黄铜 | 1.5 | 70 | 0 | 0 | 150 | 150 | 200 |  |  |  | 150 | 150 |  |  |  |  | Cut | 快速模式工艺数据 | 3
黄铜 | Brass | 黄铜 | 2 | 70 | 0 | 0 | 150 | 150 | 200 |  |  |  | 150 | 150 |  |  |  |  | Cut | 快速模式工艺数据 | 1
黄铜 | Brass | 黄铜 | 2 | 75 | 0 | 0 | 150 | 150 | 200 |  |  |  | 150 | 150 |  |  |  |  | Cut | 快速模式工艺数据 | 2
黄铜 | Brass | 黄铜 | 2 | 80 | 0 | 0 | 150 | 150 | 200 |  |  |  | 150 | 150 |  |  |  |  | Cut | 快速模式工艺数据 | 3
不锈钢 | Stainless Steel | 不锈钢 | 0.5 | 20 | 0 | 0 | 150 | 150 | 200 |  | 1000 | 200 | 150 | 150 |  |  |  |  | Spot Weld | 快速模式工艺数据 | 1
不锈钢 | Stainless Steel | 不锈钢 | 0.5 | 23 | 0 | 0 | 150 | 150 | 200 |  | 1000 | 200 | 150 | 150 |  |  |  |  | Spot Weld | 快速模式工艺数据 | 2
不锈钢 | Stainless Steel | 不锈钢 | 0.5 | 25 | 0 | 0 | 150 | 150 | 200 |  | 1000 | 200 | 150 | 150 |  |  |  |  | Spot Weld | 快速模式工艺数据 | 3
不锈钢 | Stainless Steel | 不锈钢 | 1 | 30 | 0 | 0 | 150 | 150 | 200 |  | 1000 | 200 | 150 | 150 |  |  |  |  | Spot Weld | 快速模式工艺数据 | 1
不锈钢 | Stainless Steel | 不锈钢 | 1 | 33 | 0 | 0 | 150 | 150 | 200 |  | 1000 | 200 | 150 | 150 |  |  |  |  | Spot Weld | 快速模式工艺数据 | 2
不锈钢 | Stainless Steel | 不锈钢 | 1 | 35 | 0 | 0 | 150 | 150 | 200 |  | 1000 | 200 | 150 | 150 |  |  |  |  | Spot Weld | 快速模式工艺数据 | 3
不锈钢 | Stainless Steel | 不锈钢 | 1.5 | 40 | 0 | 0 | 150 | 150 | 200 |  | 1000 | 200 | 150 | 150 |  |  |  |  | Spot Weld | 快速模式工艺数据 | 1
不锈钢 | Stainless Steel | 不锈钢 | 1.5 | 43 | 0 | 0 | 150 | 150 | 200 |  | 1000 | 200 | 150 | 150 |  |  |  |  | Spot Weld | 快速模式工艺数据 | 2
不锈钢 | Stainless Steel | 不锈钢 | 1.5 | 45 | 0 | 0 | 150 | 150 | 200 |  | 1000 | 200 | 150 | 150 |  |  |  |  | Spot Weld | 快速模式工艺数据 | 3
不锈钢 | Stainless Steel | 不锈钢 | 2 | 50 | 0 | 0 | 150 | 150 | 200 |  | 1000 | 200 | 150 | 150 |  |  |  |  | Spot Weld | 快速模式工艺数据 | 1
不锈钢 | Stainless Steel | 不锈钢 | 2 | 53 | 0 | 0 | 150 | 150 | 200 |  | 1000 | 200 | 150 | 150 |  |  |  |  | Spot Weld | 快速模式工艺数据 | 2
不锈钢 | Stainless Steel | 不锈钢 | 2 | 55 | 0 | 0 | 150 | 150 | 200 |  | 1000 | 200 | 150 | 150 |  |  |  |  | Spot Weld | 快速模式工艺数据 | 3
不锈钢 | Stainless Steel | 不锈钢 | 2.5 | 65 | 0 | 0 | 150 | 150 | 200 |  | 1000 | 200 | 150 | 150 |  |  |  |  | Spot Weld | 快速模式工艺数据 | 1
不锈钢 | Stainless Steel | 不锈钢 | 2.5 | 68 | 0 | 0 | 150 | 150 | 200 |  | 1000 | 200 | 150 | 150 |  |  |  |  | Spot Weld | 快速模式工艺数据 | 2
不锈钢 | Stainless Steel | 不锈钢 | 2.5 | 70 | 0 | 0 | 150 | 150 | 200 |  | 1000 | 200 | 150 | 150 |  |  |  |  | Spot Weld | 快速模式工艺数据 | 3
不锈钢 | Stainless Steel | 不锈钢 | 3 | 80 | 0 | 0 | 150 | 150 | 200 |  | 1000 | 200 | 150 | 150 |  |  |  |  | Spot Weld | 快速模式工艺数据 | 1
不锈钢 | Stainless Steel | 不锈钢 | 3 | 83 | 0 | 0 | 150 | 150 | 200 |  | 1000 | 200 | 150 | 150 |  |  |  |  | Spot Weld | 快速模式工艺数据 | 2
不锈钢 | Stainless Steel | 不锈钢 | 3 | 85 | 0 | 0 | 150 | 150 | 200 |  | 1000 | 200 | 150 | 150 |  |  |  |  | Spot Weld | 快速模式工艺数据 | 3
不锈钢 | Stainless Steel | 不锈钢 | 3.5 | 90 | 0 | 0 | 150 | 150 | 200 |  | 1000 | 200 | 150 | 150 |  |  |  |  | Spot Weld | 快速模式工艺数据 | 1
不锈钢 | Stainless Steel | 不锈钢 | 3.5 | 95 | 0 | 0 | 150 | 150 | 200 |  | 1000 | 200 | 150 | 150 |  |  |  |  | Spot Weld | 快速模式工艺数据 | 2
不锈钢 | Stainless Steel | 不锈钢 | 3.5 | 100 | 0 | 0 | 150 | 150 | 200 |  | 1000 | 200 | 150 | 150 |  |  |  |  | Spot Weld | 快速模式工艺数据 | 3
不锈钢 | Stainless Steel | 不锈钢 | 4 | 90 | 0 | 0 | 150 | 150 | 200 |  | 1000 | 200 | 150 | 150 |  |  |  |  | Spot Weld | 快速模式工艺数据 | 1
不锈钢 | Stainless Steel | 不锈钢 | 4 | 95 | 0 | 0 | 150 | 150 | 200 |  | 1000 | 200 | 150 | 150 |  |  |  |  | Spot Weld | 快速模式工艺数据 | 2
不锈钢 | Stainless Steel | 不锈钢 | 4 | 100 | 0 | 0 | 150 | 150 | 200 |  | 1000 | 200 | 150 | 150 |  |  |  |  | Spot Weld | 快速模式工艺数据 | 3
铝板 | Aluminum Alloy | 铝板 | 0.5 | 50 | 0 | 0 | 150 | 150 | 200 |  | 1000 | 200 | 150 | 150 |  |  |  |  | Spot Weld | 快速模式工艺数据 | 1
铝板 | Aluminum Alloy | 铝板 | 0.5 | 53 | 0 | 0 | 150 | 150 | 200 |  | 1000 | 200 | 150 | 150 |  |  |  |  | Spot Weld | 快速模式工艺数据 | 2
铝板 | Aluminum Alloy | 铝板 | 0.5 | 55 | 0 | 0 | 150 | 150 | 200 |  | 1000 | 200 | 150 | 150 |  |  |  |  | Spot Weld | 快速模式工艺数据 | 3
铝板 | Aluminum Alloy | 铝板 | 1 | 60 | 0 | 0 | 150 | 150 | 200 |  | 1000 | 200 | 150 | 150 |  |  |  |  | Spot Weld | 快速模式工艺数据 | 1
铝板 | Aluminum Alloy | 铝板 | 1 | 63 | 0 | 0 | 150 | 150 | 200 |  | 1000 | 200 | 150 | 150 |  |  |  |  | Spot Weld | 快速模式工艺数据 | 2
铝板 | Aluminum Alloy | 铝板 | 1 | 65 | 0 | 0 | 150 | 150 | 200 |  | 1000 | 200 | 150 | 150 |  |  |  |  | Spot Weld | 快速模式工艺数据 | 3
铝板 | Aluminum Alloy | 铝板 | 1.5 | 70 | 0 | 0 | 150 | 150 | 200 |  | 1000 | 200 | 150 | 150 |  |  |  |  | Spot Weld | 快速模式工艺数据 | 1
铝板 | Aluminum Alloy | 铝板 | 1.5 | 73 | 0 | 0 | 150 | 150 | 200 |  | 1000 | 200 | 150 | 150 |  |  |  |  | Spot Weld | 快速模式工艺数据 | 2
铝板 | Aluminum Alloy | 铝板 | 1.5 | 75 | 0 | 0 | 150 | 150 | 200 |  | 1000 | 200 | 150 | 150 |  |  |  |  | Spot Weld | 快速模式工艺数据 | 3
铝板 | Aluminum Alloy | 铝板 | 2 | 80 | 0 | 0 | 150 | 150 | 200 |  | 1000 | 200 | 150 | 150 |  |  |  |  | Spot Weld | 快速模式工艺数据 | 1
铝板 | Aluminum Alloy | 铝板 | 2 | 83 | 0 | 0 | 150 | 150 | 200 |  | 1000 | 200 | 150 | 150 |  |  |  |  | Spot Weld | 快速模式工艺数据 | 2
铝板 | Aluminum Alloy | 铝板 | 2 | 85 | 0 | 0 | 150 | 150 | 200 |  | 1000 | 200 | 150 | 150 |  |  |  |  | Spot Weld | 快速模式工艺数据 | 3
铝板 | Aluminum Alloy | 铝板 | 2.5 | 90 | 0 | 0 | 150 | 150 | 200 |  | 1000 | 200 | 150 | 150 |  |  |  |  | Spot Weld | 快速模式工艺数据 | 1
铝板 | Aluminum Alloy | 铝板 | 2.5 | 93 | 0 | 0 | 150 | 150 | 200 |  | 1000 | 200 | 150 | 150 |  |  |  |  | Spot Weld | 快速模式工艺数据 | 2
铝板 | Aluminum Alloy | 铝板 | 2.5 | 95 | 0 | 0 | 150 | 150 | 200 |  | 1000 | 200 | 150 | 150 |  |  |  |  | Spot Weld | 快速模式工艺数据 | 3
铝板 | Aluminum Alloy | 铝板 | 3 | 95 | 0 | 0 | 150 | 150 | 200 |  | 1000 | 200 | 150 | 150 |  |  |  |  | Spot Weld | 快速模式工艺数据 | 1
铝板 | Aluminum Alloy | 铝板 | 3 | 98 | 0 | 0 | 150 | 150 | 200 |  | 1000 | 200 | 150 | 150 |  |  |  |  | Spot Weld | 快速模式工艺数据 | 2
铝板 | Aluminum Alloy | 铝板 | 3 | 100 | 0 | 0 | 150 | 150 | 200 |  | 1000 | 200 | 150 | 150 |  |  |  |  | Spot Weld | 快速模式工艺数据 | 3
碳钢 | Carbon Steel | 碳钢 | 0.5 | 20 | 0 | 0 | 150 | 150 | 200 |  | 1000 | 200 | 150 | 150 |  |  |  |  | Spot Weld | 快速模式工艺数据 | 1
碳钢 | Carbon Steel | 碳钢 | 0.5 | 23 | 0 | 0 | 150 | 150 | 200 |  | 1000 | 200 | 150 | 150 |  |  |  |  | Spot Weld | 快速模式工艺数据 | 2
碳钢 | Carbon Steel | 碳钢 | 0.5 | 25 | 0 | 0 | 150 | 150 | 200 |  | 1000 | 200 | 150 | 150 |  |  |  |  | Spot Weld | 快速模式工艺数据 | 3
碳钢 | Carbon Steel | 碳钢 | 1 | 30 | 0 | 0 | 150 | 150 | 200 |  | 1000 | 200 | 150 | 150 |  |  |  |  | Spot Weld | 快速模式工艺数据 | 1
碳钢 | Carbon Steel | 碳钢 | 1 | 33 | 0 | 0 | 150 | 150 | 200 |  | 1000 | 200 | 150 | 150 |  |  |  |  | Spot Weld | 快速模式工艺数据 | 2
碳钢 | Carbon Steel | 碳钢 | 1 | 35 | 0 | 0 | 150 | 150 | 200 |  | 1000 | 200 | 150 | 150 |  |  |  |  | Spot Weld | 快速模式工艺数据 | 3
碳钢 | Carbon Steel | 碳钢 | 1.5 | 40 | 0 | 0 | 150 | 150 | 200 |  | 1000 | 200 | 150 | 150 |  |  |  |  | Spot Weld | 快速模式工艺数据 | 1
碳钢 | Carbon Steel | 碳钢 | 1.5 | 43 | 0 | 0 | 150 | 150 | 200 |  | 1000 | 200 | 150 | 150 |  |  |  |  | Spot Weld | 快速模式工艺数据 | 2
碳钢 | Carbon Steel | 碳钢 | 1.5 | 45 | 0 | 0 | 150 | 150 | 200 |  | 1000 | 200 | 150 | 150 |  |  |  |  | Spot Weld | 快速模式工艺数据 | 3
碳钢 | Carbon Steel | 碳钢 | 2 | 50 | 0 | 0 | 150 | 150 | 200 |  | 1000 | 200 | 150 | 150 |  |  |  |  | Spot Weld | 快速模式工艺数据 | 1
碳钢 | Carbon Steel | 碳钢 | 2 | 53 | 0 | 0 | 150 | 150 | 200 |  | 1000 | 200 | 150 | 150 |  |  |  |  | Spot Weld | 快速模式工艺数据 | 2
碳钢 | Carbon Steel | 碳钢 | 2 | 55 | 0 | 0 | 150 | 150 | 200 |  | 1000 | 200 | 150 | 150 |  |  |  |  | Spot Weld | 快速模式工艺数据 | 3
碳钢 | Carbon Steel | 碳钢 | 2.5 | 65 | 0 | 0 | 150 | 150 | 200 |  | 1000 | 200 | 150 | 150 |  |  |  |  | Spot Weld | 快速模式工艺数据 | 1
碳钢 | Carbon Steel | 碳钢 | 2.5 | 68 | 0 | 0 | 150 | 150 | 200 |  | 1000 | 200 | 150 | 150 |  |  |  |  | Spot Weld | 快速模式工艺数据 | 2
碳钢 | Carbon Steel | 碳钢 | 2.5 | 70 | 0 | 0 | 150 | 150 | 200 |  | 1000 | 200 | 150 | 150 |  |  |  |  | Spot Weld | 快速模式工艺数据 | 3
碳钢 | Carbon Steel | 碳钢 | 3 | 80 | 0 | 0 | 150 | 150 | 200 |  | 1000 | 200 | 150 | 150 |  |  |  |  | Spot Weld | 快速模式工艺数据 | 1
碳钢 | Carbon Steel | 碳钢 | 3 | 83 | 0 | 0 | 150 | 150 | 200 |  | 1000 | 200 | 150 | 150 |  |  |  |  | Spot Weld | 快速模式工艺数据 | 2
碳钢 | Carbon Steel | 碳钢 | 3 | 85 | 0 | 0 | 150 | 150 | 200 |  | 1000 | 200 | 150 | 150 |  |  |  |  | Spot Weld | 快速模式工艺数据 | 3
碳钢 | Carbon Steel | 碳钢 | 3.5 | 90 | 0 | 0 | 150 | 150 | 200 |  | 1000 | 200 | 150 | 150 |  |  |  |  | Spot Weld | 快速模式工艺数据 | 1
碳钢 | Carbon Steel | 碳钢 | 3.5 | 95 | 0 | 0 | 150 | 150 | 200 |  | 1000 | 200 | 150 | 150 |  |  |  |  | Spot Weld | 快速模式工艺数据 | 2
碳钢 | Carbon Steel | 碳钢 | 3.5 | 100 | 0 | 0 | 150 | 150 | 200 |  | 1000 | 200 | 150 | 150 |  |  |  |  | Spot Weld | 快速模式工艺数据 | 3
碳钢 | Carbon Steel | 碳钢 | 4 | 90 | 0 | 0 | 150 | 150 | 200 |  | 1000 | 200 | 150 | 150 |  |  |  |  | Spot Weld | 快速模式工艺数据 | 1
碳钢 | Carbon Steel | 碳钢 | 4 | 95 | 0 | 0 | 150 | 150 | 200 |  | 1000 | 200 | 150 | 150 |  |  |  |  | Spot Weld | 快速模式工艺数据 | 2
碳钢 | Carbon Steel | 碳钢 | 4 | 100 | 0 | 0 | 150 | 150 | 200 |  | 1000 | 200 | 150 | 150 |  |  |  |  | Spot Weld | 快速模式工艺数据 | 3
镀锌板 | Galvanized Sheet | 镀锌板 | 0.5 | 20 | 0 | 0 | 150 | 150 | 200 |  | 1000 | 200 | 150 | 150 |  |  |  |  | Spot Weld | 快速模式工艺数据 | 1
镀锌板 | Galvanized Sheet | 镀锌板 | 0.5 | 23 | 0 | 0 | 150 | 150 | 200 |  | 1000 | 200 | 150 | 150 |  |  |  |  | Spot Weld | 快速模式工艺数据 | 2
镀锌板 | Galvanized Sheet | 镀锌板 | 0.5 | 25 | 0 | 0 | 150 | 150 | 200 |  | 1000 | 200 | 150 | 150 |  |  |  |  | Spot Weld | 快速模式工艺数据 | 3
镀锌板 | Galvanized Sheet | 镀锌板 | 1 | 30 | 0 | 0 | 150 | 150 | 200 |  | 1000 | 200 | 150 | 150 |  |  |  |  | Spot Weld | 快速模式工艺数据 | 1
镀锌板 | Galvanized Sheet | 镀锌板 | 1 | 33 | 0 | 0 | 150 | 150 | 200 |  | 1000 | 200 | 150 | 150 |  |  |  |  | Spot Weld | 快速模式工艺数据 | 2
镀锌板 | Galvanized Sheet | 镀锌板 | 1 | 35 | 0 | 0 | 150 | 150 | 200 |  | 1000 | 200 | 150 | 150 |  |  |  |  | Spot Weld | 快速模式工艺数据 | 3
镀锌板 | Galvanized Sheet | 镀锌板 | 1.5 | 40 | 0 | 0 | 150 | 150 | 200 |  | 1000 | 200 | 150 | 150 |  |  |  |  | Spot Weld | 快速模式工艺数据 | 1
镀锌板 | Galvanized Sheet | 镀锌板 | 1.5 | 43 | 0 | 0 | 150 | 150 | 200 |  | 1000 | 200 | 150 | 150 |  |  |  |  | Spot Weld | 快速模式工艺数据 | 2
镀锌板 | Galvanized Sheet | 镀锌板 | 1.5 | 45 | 0 | 0 | 150 | 150 | 200 |  | 1000 | 200 | 150 | 150 |  |  |  |  | Spot Weld | 快速模式工艺数据 | 3
镀锌板 | Galvanized Sheet | 镀锌板 | 2 | 50 | 0 | 0 | 150 | 150 | 200 |  | 1000 | 200 | 150 | 150 |  |  |  |  | Spot Weld | 快速模式工艺数据 | 1
镀锌板 | Galvanized Sheet | 镀锌板 | 2 | 53 | 0 | 0 | 150 | 150 | 200 |  | 1000 | 200 | 150 | 150 |  |  |  |  | Spot Weld | 快速模式工艺数据 | 2
镀锌板 | Galvanized Sheet | 镀锌板 | 2 | 55 | 0 | 0 | 150 | 150 | 200 |  | 1000 | 200 | 150 | 150 |  |  |  |  | Spot Weld | 快速模式工艺数据 | 3
镀锌板 | Galvanized Sheet | 镀锌板 | 2.5 | 65 | 0 | 0 | 150 | 150 | 200 |  | 1000 | 200 | 150 | 150 |  |  |  |  | Spot Weld | 快速模式工艺数据 | 1
镀锌板 | Galvanized Sheet | 镀锌板 | 2.5 | 68 | 0 | 0 | 150 | 150 | 200 |  | 1000 | 200 | 150 | 150 |  |  |  |  | Spot Weld | 快速模式工艺数据 | 2
镀锌板 | Galvanized Sheet | 镀锌板 | 2.5 | 70 | 0 | 0 | 150 | 150 | 200 |  | 1000 | 200 | 150 | 150 |  |  |  |  | Spot Weld | 快速模式工艺数据 | 3
镀锌板 | Galvanized Sheet | 镀锌板 | 3 | 80 | 0 | 0 | 150 | 150 | 200 |  | 1000 | 200 | 150 | 150 |  |  |  |  | Spot Weld | 快速模式工艺数据 | 1
镀锌板 | Galvanized Sheet | 镀锌板 | 3 | 83 | 0 | 0 | 150 | 150 | 200 |  | 1000 | 200 | 150 | 150 |  |  |  |  | Spot Weld | 快速模式工艺数据 | 2
镀锌板 | Galvanized Sheet | 镀锌板 | 3 | 85 | 0 | 0 | 150 | 150 | 200 |  | 1000 | 200 | 150 | 150 |  |  |  |  | Spot Weld | 快速模式工艺数据 | 3
镀锌板 | Galvanized Sheet | 镀锌板 | 3.5 | 90 | 0 | 0 | 150 | 150 | 200 |  | 1000 | 200 | 150 | 150 |  |  |  |  | Spot Weld | 快速模式工艺数据 | 1
镀锌板 | Galvanized Sheet | 镀锌板 | 3.5 | 95 | 0 | 0 | 150 | 150 | 200 |  | 1000 | 200 | 150 | 150 |  |  |  |  | Spot Weld | 快速模式工艺数据 | 2
镀锌板 | Galvanized Sheet | 镀锌板 | 3.5 | 100 | 0 | 0 | 150 | 150 | 200 |  | 1000 | 200 | 150 | 150 |  |  |  |  | Spot Weld | 快速模式工艺数据 | 3
镀锌板 | Galvanized Sheet | 镀锌板 | 4 | 90 | 0 | 0 | 150 | 150 | 200 |  | 1000 | 200 | 150 | 150 |  |  |  |  | Spot Weld | 快速模式工艺数据 | 1
镀锌板 | Galvanized Sheet | 镀锌板 | 4 | 95 | 0 | 0 | 150 | 150 | 200 |  | 1000 | 200 | 150 | 150 |  |  |  |  | Spot Weld | 快速模式工艺数据 | 2
镀锌板 | Galvanized Sheet | 镀锌板 | 4 | 100 | 0 | 0 | 150 | 150 | 200 |  | 1000 | 200 | 150 | 150 |  |  |  |  | Spot Weld | 快速模式工艺数据 | 3
黄铜 | Brass | 黄铜 | 0.5 | 35 | 0 | 0 | 150 | 150 | 200 |  | 1000 | 200 | 150 | 150 |  |  |  |  | Spot Weld | 快速模式工艺数据 | 1
黄铜 | Brass | 黄铜 | 0.5 | 38 | 0 | 0 | 150 | 150 | 200 |  | 1000 | 200 | 150 | 150 |  |  |  |  | Spot Weld | 快速模式工艺数据 | 2
黄铜 | Brass | 黄铜 | 0.5 | 40 | 0 | 0 | 150 | 150 | 200 |  | 1000 | 200 | 150 | 150 |  |  |  |  | Spot Weld | 快速模式工艺数据 | 3
黄铜 | Brass | 黄铜 | 1 | 45 | 0 | 0 | 150 | 150 | 200 |  | 1000 | 200 | 150 | 150 |  |  |  |  | Spot Weld | 快速模式工艺数据 | 1
黄铜 | Brass | 黄铜 | 1 | 48 | 0 | 0 | 150 | 150 | 200 |  | 1000 | 200 | 150 | 150 |  |  |  |  | Spot Weld | 快速模式工艺数据 | 2
黄铜 | Brass | 黄铜 | 1 | 50 | 0 | 0 | 150 | 150 | 200 |  | 1000 | 200 | 150 | 150 |  |  |  |  | Spot Weld | 快速模式工艺数据 | 3
黄铜 | Brass | 黄铜 | 1.5 | 50 | 0 | 0 | 150 | 150 | 200 |  | 1000 | 200 | 150 | 150 |  |  |  |  | Spot Weld | 快速模式工艺数据 | 1
黄铜 | Brass | 黄铜 | 1.5 | 53 | 0 | 0 | 150 | 150 | 200 |  | 1000 | 200 | 150 | 150 |  |  |  |  | Spot Weld | 快速模式工艺数据 | 2
黄铜 | Brass | 黄铜 | 1.5 | 55 | 0 | 0 | 150 | 150 | 200 |  | 1000 | 200 | 150 | 150 |  |  |  |  | Spot Weld | 快速模式工艺数据 | 3
黄铜 | Brass | 黄铜 | 2 | 60 | 0 | 0 | 150 | 150 | 200 |  | 1000 | 200 | 150 | 150 |  |  |  |  | Spot Weld | 快速模式工艺数据 | 1
黄铜 | Brass | 黄铜 | 2 | 65 | 0 | 0 | 150 | 150 | 200 |  | 1000 | 200 | 150 | 150 |  |  |  |  | Spot Weld | 快速模式工艺数据 | 2
黄铜 | Brass | 黄铜 | 2 | 70 | 0 | 0 | 150 | 150 | 200 |  | 1000 | 200 | 150 | 150 |  |  |  |  | Spot Weld | 快速模式工艺数据 | 3
不锈钢 | Stainless Steel | 不锈钢 |  | 30 | 220 | 3 | 200 | 200 | 0 |  |  |  | 200 | 200 |  |  |  |  | Weld Path Clean | 快速模式工艺数据 | 1
不锈钢 | Stainless Steel | 不锈钢 |  | 35 | 220 | 3 | 200 | 200 | 0 |  |  |  | 200 | 200 |  |  |  |  | Weld Path Clean | 快速模式工艺数据 | 2
不锈钢 | Stainless Steel | 不锈钢 |  | 40 | 220 | 3 | 200 | 200 | 0 |  |  |  | 200 | 200 |  |  |  |  | Weld Path Clean | 快速模式工艺数据 | 3
不锈钢 | Stainless Steel | 不锈钢 |  | 45 | 220 | 6 | 200 | 200 | 0 |  |  |  | 200 | 200 |  |  |  |  | Weld Path Clean | 快速模式工艺数据 | 1
不锈钢 | Stainless Steel | 不锈钢 |  | 50 | 220 | 6 | 200 | 200 | 0 |  |  |  | 200 | 200 |  |  |  |  | Weld Path Clean | 快速模式工艺数据 | 2
不锈钢 | Stainless Steel | 不锈钢 |  | 55 | 220 | 6 | 200 | 200 | 0 |  |  |  | 200 | 200 |  |  |  |  | Weld Path Clean | 快速模式工艺数据 | 3
铝板 | Aluminum Alloy | 铝板 |  | 40 | 220 | 3 | 200 | 200 | 0 |  |  |  | 200 | 200 |  |  |  |  | Weld Path Clean | 快速模式工艺数据 | 1
铝板 | Aluminum Alloy | 铝板 |  | 45 | 220 | 3 | 200 | 200 | 0 |  |  |  | 200 | 200 |  |  |  |  | Weld Path Clean | 快速模式工艺数据 | 2
铝板 | Aluminum Alloy | 铝板 |  | 50 | 220 | 3 | 200 | 200 | 0 |  |  |  | 200 | 200 |  |  |  |  | Weld Path Clean | 快速模式工艺数据 | 3
铝板 | Aluminum Alloy | 铝板 |  | 55 | 220 | 6 | 200 | 200 | 0 |  |  |  | 200 | 200 |  |  |  |  | Weld Path Clean | 快速模式工艺数据 | 1
铝板 | Aluminum Alloy | 铝板 |  | 60 | 220 | 6 | 200 | 200 | 0 |  |  |  | 200 | 200 |  |  |  |  | Weld Path Clean | 快速模式工艺数据 | 2
铝板 | Aluminum Alloy | 铝板 |  | 65 | 220 | 6 | 200 | 200 | 0 |  |  |  | 200 | 200 |  |  |  |  | Weld Path Clean | 快速模式工艺数据 | 3
碳钢 | Carbon Steel | 碳钢 |  | 30 | 220 | 3 | 200 | 200 | 0 |  |  |  | 200 | 200 |  |  |  |  | Weld Path Clean | 快速模式工艺数据 | 1
碳钢 | Carbon Steel | 碳钢 |  | 35 | 220 | 3 | 200 | 200 | 0 |  |  |  | 200 | 200 |  |  |  |  | Weld Path Clean | 快速模式工艺数据 | 2
碳钢 | Carbon Steel | 碳钢 |  | 40 | 220 | 3 | 200 | 200 | 0 |  |  |  | 200 | 200 |  |  |  |  | Weld Path Clean | 快速模式工艺数据 | 3
碳钢 | Carbon Steel | 碳钢 |  | 45 | 220 | 6 | 200 | 200 | 0 |  |  |  | 200 | 200 |  |  |  |  | Weld Path Clean | 快速模式工艺数据 | 1
碳钢 | Carbon Steel | 碳钢 |  | 50 | 220 | 6 | 200 | 200 | 0 |  |  |  | 200 | 200 |  |  |  |  | Weld Path Clean | 快速模式工艺数据 | 2
碳钢 | Carbon Steel | 碳钢 |  | 55 | 220 | 6 | 200 | 200 | 0 |  |  |  | 200 | 200 |  |  |  |  | Weld Path Clean | 快速模式工艺数据 | 3
镀锌板 | Galvanized Sheet | 镀锌板 |  | 30 | 220 | 3 | 200 | 200 | 0 |  |  |  | 200 | 200 |  |  |  |  | Weld Path Clean | 快速模式工艺数据 | 1
镀锌板 | Galvanized Sheet | 镀锌板 |  | 35 | 220 | 3 | 200 | 200 | 0 |  |  |  | 200 | 200 |  |  |  |  | Weld Path Clean | 快速模式工艺数据 | 2
镀锌板 | Galvanized Sheet | 镀锌板 |  | 40 | 220 | 3 | 200 | 200 | 0 |  |  |  | 200 | 200 |  |  |  |  | Weld Path Clean | 快速模式工艺数据 | 3
镀锌板 | Galvanized Sheet | 镀锌板 |  | 45 | 220 | 6 | 200 | 200 | 0 |  |  |  | 200 | 200 |  |  |  |  | Weld Path Clean | 快速模式工艺数据 | 1
镀锌板 | Galvanized Sheet | 镀锌板 |  | 50 | 220 | 6 | 200 | 200 | 0 |  |  |  | 200 | 200 |  |  |  |  | Weld Path Clean | 快速模式工艺数据 | 2
镀锌板 | Galvanized Sheet | 镀锌板 |  | 55 | 220 | 6 | 200 | 200 | 0 |  |  |  | 200 | 200 |  |  |  |  | Weld Path Clean | 快速模式工艺数据 | 3
黄铜 | Brass | 黄铜 |  | 40 | 220 | 3 | 200 | 200 | 0 |  |  |  | 200 | 200 |  |  |  |  | Weld Path Clean | 快速模式工艺数据 | 1
黄铜 | Brass | 黄铜 |  | 45 | 220 | 3 | 200 | 200 | 0 |  |  |  | 200 | 200 |  |  |  |  | Weld Path Clean | 快速模式工艺数据 | 2
黄铜 | Brass | 黄铜 |  | 50 | 220 | 3 | 200 | 200 | 0 |  |  |  | 200 | 200 |  |  |  |  | Weld Path Clean | 快速模式工艺数据 | 3
黄铜 | Brass | 黄铜 |  | 55 | 220 | 6 | 200 | 200 | 0 |  |  |  | 200 | 200 |  |  |  |  | Weld Path Clean | 快速模式工艺数据 | 1
黄铜 | Brass | 黄铜 |  | 60 | 220 | 6 | 200 | 200 | 0 |  |  |  | 200 | 200 |  |  |  |  | Weld Path Clean | 快速模式工艺数据 | 2
黄铜 | Brass | 黄铜 |  | 65 | 220 | 6 | 200 | 200 | 0 |  |  |  | 200 | 200 |  |  |  |  | Weld Path Clean | 快速模式工艺数据 | 3
不锈钢 | Stainless Steel | 不锈钢 |  | 40 | 220 | 15 | 200 | 200 | 0 |  |  |  | 200 | 200 |  |  |  |  | Ultra-wide Clean | 快速模式工艺数据 | 1
不锈钢 | Stainless Steel | 不锈钢 |  | 45 | 220 | 15 | 200 | 200 | 0 |  |  |  | 200 | 200 |  |  |  |  | Ultra-wide Clean | 快速模式工艺数据 | 2
不锈钢 | Stainless Steel | 不锈钢 |  | 50 | 220 | 15 | 200 | 200 | 0 |  |  |  | 200 | 200 |  |  |  |  | Ultra-wide Clean | 快速模式工艺数据 | 3
不锈钢 | Stainless Steel | 不锈钢 |  | 60 | 220 | 30 | 200 | 200 | 0 |  |  |  | 200 | 200 |  |  |  |  | Ultra-wide Clean | 快速模式工艺数据 | 1
不锈钢 | Stainless Steel | 不锈钢 |  | 65 | 220 | 30 | 200 | 200 | 0 |  |  |  | 200 | 200 |  |  |  |  | Ultra-wide Clean | 快速模式工艺数据 | 2
不锈钢 | Stainless Steel | 不锈钢 |  | 70 | 220 | 30 | 200 | 200 | 0 |  |  |  | 200 | 200 |  |  |  |  | Ultra-wide Clean | 快速模式工艺数据 | 3
铝板 | Aluminum Alloy | 铝板 |  | 50 | 220 | 15 | 200 | 200 | 0 |  |  |  | 200 | 200 |  |  |  |  | Ultra-wide Clean | 快速模式工艺数据 | 1
铝板 | Aluminum Alloy | 铝板 |  | 55 | 220 | 15 | 200 | 200 | 0 |  |  |  | 200 | 200 |  |  |  |  | Ultra-wide Clean | 快速模式工艺数据 | 2
铝板 | Aluminum Alloy | 铝板 |  | 60 | 220 | 15 | 200 | 200 | 0 |  |  |  | 200 | 200 |  |  |  |  | Ultra-wide Clean | 快速模式工艺数据 | 3
铝板 | Aluminum Alloy | 铝板 |  | 65 | 220 | 30 | 200 | 200 | 0 |  |  |  | 200 | 200 |  |  |  |  | Ultra-wide Clean | 快速模式工艺数据 | 1
铝板 | Aluminum Alloy | 铝板 |  | 70 | 220 | 30 | 200 | 200 | 0 |  |  |  | 200 | 200 |  |  |  |  | Ultra-wide Clean | 快速模式工艺数据 | 2
铝板 | Aluminum Alloy | 铝板 |  | 75 | 220 | 30 | 200 | 200 | 0 |  |  |  | 200 | 200 |  |  |  |  | Ultra-wide Clean | 快速模式工艺数据 | 3
碳钢 | Carbon Steel | 碳钢 |  | 40 | 220 | 15 | 200 | 200 | 0 |  |  |  | 200 | 200 |  |  |  |  | Ultra-wide Clean | 快速模式工艺数据 | 1
碳钢 | Carbon Steel | 碳钢 |  | 45 | 220 | 15 | 200 | 200 | 0 |  |  |  | 200 | 200 |  |  |  |  | Ultra-wide Clean | 快速模式工艺数据 | 2
碳钢 | Carbon Steel | 碳钢 |  | 50 | 220 | 15 | 200 | 200 | 0 |  |  |  | 200 | 200 |  |  |  |  | Ultra-wide Clean | 快速模式工艺数据 | 3
碳钢 | Carbon Steel | 碳钢 |  | 70 | 220 | 30 | 200 | 200 | 0 |  |  |  | 200 | 200 |  |  |  |  | Ultra-wide Clean | 快速模式工艺数据 | 1
碳钢 | Carbon Steel | 碳钢 |  | 75 | 220 | 30 | 200 | 200 | 0 |  |  |  | 200 | 200 |  |  |  |  | Ultra-wide Clean | 快速模式工艺数据 | 2
碳钢 | Carbon Steel | 碳钢 |  | 80 | 220 | 30 | 200 | 200 | 0 |  |  |  | 200 | 200 |  |  |  |  | Ultra-wide Clean | 快速模式工艺数据 | 3
镀锌板 | Galvanized Sheet | 镀锌板 |  | 40 | 220 | 15 | 200 | 200 | 0 |  |  |  | 200 | 200 |  |  |  |  | Ultra-wide Clean | 快速模式工艺数据 | 1
镀锌板 | Galvanized Sheet | 镀锌板 |  | 45 | 220 | 15 | 200 | 200 | 0 |  |  |  | 200 | 200 |  |  |  |  | Ultra-wide Clean | 快速模式工艺数据 | 2
镀锌板 | Galvanized Sheet | 镀锌板 |  | 50 | 220 | 15 | 200 | 200 | 0 |  |  |  | 200 | 200 |  |  |  |  | Ultra-wide Clean | 快速模式工艺数据 | 3
镀锌板 | Galvanized Sheet | 镀锌板 |  | 70 | 220 | 30 | 200 | 200 | 0 |  |  |  | 200 | 200 |  |  |  |  | Ultra-wide Clean | 快速模式工艺数据 | 1
镀锌板 | Galvanized Sheet | 镀锌板 |  | 75 | 220 | 30 | 200 | 200 | 0 |  |  |  | 200 | 200 |  |  |  |  | Ultra-wide Clean | 快速模式工艺数据 | 2
镀锌板 | Galvanized Sheet | 镀锌板 |  | 80 | 220 | 30 | 200 | 200 | 0 |  |  |  | 200 | 200 |  |  |  |  | Ultra-wide Clean | 快速模式工艺数据 | 3
黄铜 | Brass | 黄铜 |  | 50 | 220 | 15 | 200 | 200 | 0 |  |  |  | 200 | 200 |  |  |  |  | Ultra-wide Clean | 快速模式工艺数据 | 1
黄铜 | Brass | 黄铜 |  | 55 | 220 | 15 | 200 | 200 | 0 |  |  |  | 200 | 200 |  |  |  |  | Ultra-wide Clean | 快速模式工艺数据 | 2
黄铜 | Brass | 黄铜 |  | 60 | 220 | 15 | 200 | 200 | 0 |  |  |  | 200 | 200 |  |  |  |  | Ultra-wide Clean | 快速模式工艺数据 | 3
黄铜 | Brass | 黄铜 |  | 65 | 220 | 30 | 200 | 200 | 0 |  |  |  | 200 | 200 |  |  |  |  | Ultra-wide Clean | 快速模式工艺数据 | 1
黄铜 | Brass | 黄铜 |  | 70 | 220 | 30 | 200 | 200 | 0 |  |  |  | 200 | 200 |  |  |  |  | Ultra-wide Clean | 快速模式工艺数据 | 2
黄铜 | Brass | 黄铜 |  | 75 | 220 | 30 | 200 | 200 | 0 |  |  |  | 200 | 200 |  |  |  |  | Ultra-wide Clean | 快速模式工艺数据 | 3